## FITEC
[5 empty] | Ficha Técnica de Processo / Produto | [13 empty] | Código: |  |  | FTMO-AV21
[19 empty] | Revisão: |  |  |  | 05
[5 empty] | MOLDAÇÃO | [13 empty] | Data: |  |  | 2024-09-04
Página:
Peça: | [11 empty] | Cliente: | [5 empty] | Produto final Intercast:
Válvula 6"MM | [11 empty] | AVH / WATEROUS
Linha de produção: |  |  |  |  | Cód. peça Olimpo: |  |  |  |  | Material: | [5 empty] | Número figuras:
BMD |  |  |  |  | 289 |  |  |  |  | LIN 45 | [5 empty] | 4
Qtde de machos / peça: | [6 empty] | Pesos (Kg)
0.5 | [6 empty] | Peça: |  |  |  | Cacho fundido: |  |  |  |  | Machos:
[7 empty] | Ficha Técnica da Fusão | [8 empty] | Ficha Técnica Macharia | [9 empty] | Dureza molde tampa (AFS) | Dureza molde fundo (AFS)
PARTE I - REGULAGEM DO DISPOSITIVO DE COLOCAÇÃO DE MACHOS | [25 empty] | 92 AFS (Min 90) | 95 AFS (Min 93)
| Desce rápido posição de pega | [11 empty] | 65% |  | Desce lenta pega aproximação | [8 empty] | 1000mm
| Aproximação lenta posição de pega | [11 empty] | 60% |  | Sobe lenta pega | [8 empty] | 1030mm
| Sobe lenta posição de pega | [11 empty] | 45% |  | Desce lenta colocação aproximação | [8 empty] | 1010mm
| Sobe rápido posição de pega | [11 empty] | 47% |  | Sobe lenta colocação | [8 empty] | 900mm
| Desce rápido posição de colocação | [11 empty] | 50% |  | Em cima | [8 empty] | 1100mm
| Aproximação lenta posição de colocação | [11 empty] | 45% |  | Em baixo pega | [8 empty] | 525mm
| Sobe lenta posição de colocação | [11 empty] | 100% |  | Em baixo entrega | [8 empty] | 578mm
| Sobe rápido posição de colocação | [11 empty] | 100% |  | Desce lenta pega | [8 empty] | 800mm
| Desce lenta posição de pega | [11 empty] | 35% |  | Desce lenta colocação | [8 empty] | 670mm
| Desce lenta posição de colocação | [11 empty] | 24% |  | Translação da pinça de macho de pega | [8 empty] | 0mm
PARTE II - CONFECÇÃO DOS MOLDES
Pressão do Vaso (Bar): | [6 empty] | Tempo de areia (seg.): | [6 empty] | Dureza Molde Tampa (AFS): |  |  |  | Dureza Molde Fundo (AFS):
Cope: |  |  | 3,5 a 4,0 |  |  |  | Cope: | 7,5 a 8,5 | [5 empty] | 92 AFS (Mín. 90) |  |  |  | 95 AFS (Mín. 93)
Drag: |  |  | 3,5 a 4,0 |  |  |  | Drag: | 7,5 a 8,5 | [5 empty] | Observe pontos de referência para medição de dureza.
Abertura da Placa do Vario: | [6 empty] | Cope: | 10 mm | [5 empty] | Compactabilidade % : |  |  |  | 32 a 42
[7 empty] | Drag: | 10 mm
Posição do Canal: | [6 empty] | X: 505 |  |  | mm |  |  |  | Cód. molde - Olimpo: |  |  |  | -
[7 empty] | Y: 125 |  |  | mm | [14 empty] | 35 a 45
Dispositivos / insumos especiais necessários na confecção:
Qtde: |  |  |  | Descrição: | [15 empty] | Cód. Olimpo:
01 |  |  |  | Filtro cerâmico de 100x100x22/10 PPI | [15 empty] | -
02 |  |  |  | Filtro cerâmico de 50x50x22/10 PPI | [15 empty] | -
PASSOS PARA MONTAGEM DO MOLDE:
Passos importantes na montagem dos moldes:
1º Ajustar os parâmetros de processo/máquina.
2º Verificar a qualidade da areia preparada (%compactabilidade).
3º Atentar para o perfeito preenchimento das cavidades
4º Garantir uma boa limpeza no molde.
5º Avaliar a qualidade dos machos.
| PASSO 1 | [7 empty] | INSPEÇÃO DO MOLDE SUPERIOR
MOLDE SUPERIOR
Realizar uma boa limpeza soprando a cavidade
e todos os furos do molde.
Pontos de referência para medição de dureza.
APROVAÇÃO PROCESSOS DE FUNDIÇÃO: | [7 empty] | APROVAÇÃO ENGENHARIA: | [8 empty] | ACEITE MOLDAÇÃO:
Athos Diniz Campos | [7 empty] | Fabrício Queiroz | [8 empty] | Thiago Alberione
| PASSO 2 | [7 empty] | INSPEÇÃO DO MOLDE INFERIOR
MOLDE INFERIOR
Realizar uma boa limpeza soprando a cavidade
e todos os furos do molde.
Pontos de referência para medição de dureza.
PASSO 3 | [7 empty] | COLOCAÇÃO DO FILTRO
Colocar 1 filtro 100x100x22/10 PPI no local indicado
Colocar 2 filtro 50x50x22/10 PPI no local indicado
PASSO 4 | [7 empty] | COLOCAÇÃO DOS MACHOS NO FALSO MOLDE
Realizar a colocação dos machos no berço conforme a foto ao lado, tomar cuidado para não deixar o macho bater no berco e gerar quebras durante a colocação.
PASSO 5 | [7 empty] | LIMPEZA DOS MACHOS NO FALSO MOLDE
Realizar uma boa limpeza do macho no falso molde como mostra a foto ao lado.
PASSO 6 | [7 empty] | COLOCAÇÃO DOS MACHOS NO MOLDE
Colocação dos machos no molde com o dispositivo automatico.
PASSO 7 | [7 empty] | LIMPEZA DOS MACHOS NO MOLDE
Realizar uma boa limpeza dos moldes, após a colocação dos machos no molde.
PARTE III - DESMOLDAGEM
| PASSO 1 | [7 empty] | RETIRADA DE PEÇAS
Realizar a retirada das peças do shake-out o mais rápido possível para evitar amassamentos da mesmas. Colocar os cachos nas gondulas para realizar a quebra de canais.
HISTÓRICO DAS REVISÕES
REVISÃO Nº: |  |  |  | DATA: |  | DESCRIÇÃO: | [14 empty] | REVISADO POR:
Revisão 05 |  |  |  | 2024-09-04 |  | Inserido a utilização de 02 filtros cerâmicos de 50x50x22/10PPI, inserido abertura da placa do vario cope e drag de 10mm, alterado os parâmetros de regulagem do dispositivo de colocação de macho | [14 empty] | Athos Diniz Campos
Revisão 04 |  |  |  | 2024-05-23 |  | Alterado posição do canal X de 520mm para 505mm | [14 empty] | Athos Diniz Campos
Revisão 03 |  |  |  | 2021-04-05 |  | Alteração do filtro cerâmico de 100x100x22/20 PPI para filtro cerâmico de 100x100x22/10 PPI conforme ações do refugo interno. | [14 empty] | Vinicio Nunes de Oliveira
Revisão 02 |  |  |  | 2020-11-24 |  | Alteração do filtro cerâmico de 100x100x22/10 PPI para filtro cerâmico de 100x100x22/20 PPI conforme ações do refugo interno. | [14 empty] | Lorena Maria
Revisão 01 |  |  |  | 2020-07-02 |  | Inserido na parte 01 os parâmetros de regulagem do dispositivo de colocação de macho. | [14 empty] | Vinicio Nunes de Oliveira
Revisão 00 |  |  |  | 2015-12-11 |  | Elaboração da ficha técnica | [14 empty] | Lorena Maria